## Геометрические параметры
Вид отклонения | Геометрический параметр и его номинальное* значение, | Предельное отклонение
мм
Отклонение линейного размера | Длина и ширина | ±3
Толщина:
| 8-10 | ± 0,6
| 12-16 | ± 0,8
| 18-28 | ± 1,0
Отклонение от прямолинейности | Прямолинейность профиля лицевых поверхностей
| - на участках длиной 1 м | 1,5 мм
| - на всей длине плиты или панели | 1,5 мм на метр
Прямолинейность профиля кромок
| - на участке длиной 1 м | 1,5 мм
| - на всей длине плиты или панели | 1,5 мм на метр
Отклонение от плоскостности | Плоскостность лицевой поверхности при измерениях от условной плоскости, проходящей через три угловые точки поверхности плиты | 4
Отклонение от прямоугольности | Перпендикулярность смежных торцевых граней | 2,0 на метр
* За номинальные значения геометрических параметров принимаются значения, указанные в рабочих чертежах или в заказе
** Предельные отклонения по толщине приведены для нешлифованных плит. Предельные отклонения для шлифованных плит ± 0,3 мм

## Физ-мат характеристики
Наименование показателя | Значения
Плотность, кг/м3 | 1300 – 1400
Влажность, % | 9 ± 3
Разбухание по толщине за 24 ч, %, не более | 1.5
Водопоглощение за 24 ч, %, не более | 16
Прочность при изгибе, МПа, не менее, для толщин, мм:
от 8 до 16 включительно | 12
от 18 до 24 включительно | 10
от 26 до 40 включительно | 9
Прочность при растяжении, перпендикулярно к пласти плиты, МПа, не менее | 0.4
Прочность на поперечное растяжение, МПа, после цикла испытаний* | 0.5
Шероховатость пласти Rz по ГОСТ 7016-82, мкм, не более, для плит:
нешлифованных | 320
шлифованных | 80